## Planilha1
TESTE DE COMPATIBILIDADE QUÍMICA
Empresa: | [21 empty] | Etapa 1 - Coletar todos os dados do cliente, local, produto e elementos filtrantes. Ainda nessa etapa solicitar ao cliente os certificados de cada um do filtro envolvido. Etapa 2 - Identificar as placas de Petri ou Similar para acomodação das membranas. Etapa 3 - Calibra a balança com o peso padrão e registrar a TARA. Etapa 4 - Pesar as membranas uma a uma, aguardar estabilidade do peso por 10 segundo antes de computar o dado. Etapa 5 - Pré molhar as membranas com 200mL de WFI, em seguida com 100mL medidos na Proveta, cronometrar o tempo de filtragem. (Bomba de vácuo a 20"Hg) Etapa 6 - Após a análise de Vazão, deixar as membranas nas placas de Petri (identificadas) com WFI. Etapa 7 - Configurar o teste de integridade como os parâmetros padrão para a membrana de 47mm (vide certificado disponibilizado pelo cliente) Etapa 8 - Acomodar a primeira membrana no Holder de aço, se necessário passar +100 de WFI antes do Teste de Integridade. Rodar o Primeiro teste e repetir o processo para as demais membranas. Etapa 9 - Acomodar uma a uma as membranas no Holder de Enxague, com a bomba peristáltica configurada para 50ml/min iniciar um ciclo de 3minuto. Fazer o mesmo para o Dispositivo. Etapa 10 - Acomodar as membranas as placas de Petri (registrar temperatura) com o Produto, no dispositivo enchê-lo por ambos os lados evitando bolhas de ar. Fechar com tampões. Etapa 11 - Armazenar os elementos conforme orientações de manuseio e armazenagem do produto e registrar o dia e hora do INÍCIO do CONTATO. Etapa 12 - Após o período de CONTATO, registar o dia, hora e temperatura antes dos inícios das sequencias de testes pós contato. Etapa 13 - Fazer análise visual, se possível fazer o registro fotográfico. Etapa 14 - Iniciar diretamente o teste de integridade como o PRODUTO - Fazer um primeiro teste para referência dos parâmetros. Etapa 15 - Após os testes com produto, realizar o Enxague com WFI por 5min a 50ml/min usando a bomba peristáltica. Etapa 16 – Acomodar a primeira membrana no Holder de aço. Rodar o teste para o fluido Padrão, repetir o procedimento paras as demais membranas. Etapa 17 – Com base nos resultados de testes com WFI e Produto, calcular o PB estimado. Etapa 18 – Configurar o teste no testador automático, usado o PB padrão e o valor de difusão a programaçao. Etapa 19 – Remover os tampões do dispositivo, recolher o residual de produto, instalá-lo ao sistema de teste de Integridade e executar o teste com Produto. Etapa 20 – Usando a bomba peristáltica, enxaguar com WFI o dispositivo por 5 minutos a com a programaçao de 1000ml/min. Etapa 21 – Executar o teste de integridade no Dispositivo utilizado os parâmetros do fluido padrão. PROGRAMAÇÃO E EDIFICAÇÃO PARA O TESTADOR DE INTEGRIDADE Programaçao para o Fluido Padrão: Definição do Nome de teste para WFI = "PB WFI Membrana", Descrição para o teste programado com WFI = "Validação <Cliente>", Inserir os parâmetros conforme dados dos Certificados. Comentários: Fluido (WFI) / Lote + Seiral / Membrana #1..#2... Programaçao para o Fluido PRODUTO: Definição do nome para PRODUTO = " PB Produto" Descrição para o teste programado com o Produto <Nome do Produto>. Inserir os parâmetros de PB Mínimo, considerando 10 PSI a menos do fluido padrão, definir 15 psi a mais a partir desse mínimo, e definir também a Difusão. Comentários: Fluido (WFI) / Lote + Serial / Membrana #1..#2...
Local de Teste: | [8 empty] | Data de Inicio:
Pessoa Local: | [8 empty] | Hora do Inicio:
ID do Local:
Nº Cat. Membrana: | [5 empty] | Poro: |  |  |  | Lote: |  |  |  |  | Nº Cat. Dispositivo:
Lote:
Serial:
Linha:
Temp. de Filtração: | [5 empty] | Tempo de Contato com o Produto: | [7 empty] | Armazenagem local:
TARA da Balança: | [11 empty] | Temperatura Local: |  |  |  |  | Umidade:
Nome do Produto: | [12 empty] | Lote: |  |  |  | Volume:
Pesagem Inicial |  |  |  | Fluxo Inicial (tempo) |  |  |  | Teste de Integridade - WFI |  |  |  |  | Resultado |  | ID |  |  | Tempo de Contato
#1 | 0.123 |  |  | #1 | 1.23 |  |  | PB Padrão (psi): |  | 50 |  | #1 | 51.2 |  | 2502231252255 |  |  | Data: |  | 2025-05-15
#2 | 0.13 |  |  | #2 | 1.11 | [6 empty] | #2 | 55.2 |  | 2502231252256 |  |  | Temp.:
#3 | 0.135 |  |  | #3 | 1.01 | [6 empty] | #3 | 53.3 |  | 2502231252257 |  |  | Hora: |  | 15:30
Tempo de Contato |  |  |  | Realizar a analise visual - Registra com fotografia. |  |  |  | Teste de Integridade - PRODUTO |  |  |  |  | Resultado |  | ID |  |  | Exangue das membranas para TI com WFI Final (1000mL)
Data: |  | 2025-05-16 | [5 empty] | PB Padrão (psi): Usar teste Referencial |  | 48 |  | #1 | 48.9 |  | 253156665588
Temp.: | [11 empty] | #2 | 49.8 |  | 253156665589
Hora: |  | 15:30 | [9 empty] | #3 | 50.1 |  | 253156665590
Teste de Integridade - WFI |  |  |  |  | Resultado |  | ID |  |  |  | Fluxo Final (tempo) |  |  |  | Secar as membranas antes da pesagem. |  |  | Pesagem Final
PB Padrão (psi): |  |  | 50 | #1 | 50.8 |  | 2502231252257 |  |  |  | #1 | 1.2 | [5 empty] | #1 | 0.122
|  |  |  | #2 | 52.6 |  | 2502231252258 |  |  |  | #2 | 1.15 | [5 empty] | #2 | 0.133
|  |  |  | #3 | 51.6 |  | 2502231252259 |  |  |  | #3 | 1.05 | [5 empty] | #3 | 0.133
Teste de Integridade - Dispositivo |  |  |  |  | Resultado |  | ID |  |  |  | Cálculos Finais |  |  | Variação de Peso |  |  |  | Variação de Vazão
PB Padrão: |  | 50 |  | #1 | [9 empty] | #1 | 0.813% | 1.534% |  | #1 | 0.133 |  | 3.263%
PB Estim.: |  | 46.6 |  | #2 | [9 empty] | #2 | 2.308% |  |  | #2 | 1.133
[14 empty] | #3 | 1.481% |  |  | #3 | 2.133

## Calculo
|  |  | Média | PB Estimado
RPB | #1 | 0.955078125 | 0.9324048 | 46.6
| #2 | 0.9021739
| #3 | 0.9399625
VARIAÇÃO DE MASSA %
| Inicial |  | Final | Varação | Média
#1 | 0.123 |  | 0.122 | 0.813% | 1.534%
#2 | 0.13 |  | 0.133 | 2.308%
#3 | 0.135 |  | 0.133 | 1.481%
VARIAÇÃO DE FLUXO % | [5 empty] | CALCULO PARA CONVERSAO DE TEMPO
| Inicial |  | Final | Varação | Média | INICIAL | FINAL | Volume Referencial
#1 | 1.355014 |  | 1.388889 | 2.5% | 3.263% | 1.355014 | 1.388889 | 100
#2 | 1.501502 |  | 1.449275 | 3.478% |  | 1.501502 | 1.449275
#3 | 1.650165 |  | 1.587302 | 3.81% |  | 1.650165 | 1.587302